## 击实曲线自动绘图
击实试验报告
祥临公路第 |  | 合同段
承包单位 | [10 empty] | 监理单位
工程名称 | [10 empty] | 试验编号
取样地点 | [10 empty] | 报告日期
击实次数 | [7 empty] | 试样风干含水量
试验点号 | [5 empty] | 1 |  | 2 |  |  |  | 3 |  |  | 4 |  |  | 5
预计含水量 |  |  | % |  |  | 6 |  | 8 |  |  |  | 10 |  |  | 12 |  |  | 14
干 密 度 | 筒+试样质量 |  |  | g |  | 11272 |  | 11533 |  |  |  | 11783 |  |  | 11707 |  |  | 11537
| 筒质量 |  |  | g |  | 6700 |  | 6700 |  |  |  | 6700 |  |  | 6700 |  |  | 6700
| 湿样质量 |  |  | g |  | 4572 |  | 4833 |  |  |  | 5083 |  |  | 5007 |  |  | 4837 |  | 在使用本表格之前请先把你自已的盒号、盒质量填入“盒质量输入”表对应的单元格内 在以后使用自动绘图表过程中，你只用在自动绘图表中填盒号，盒质量会自动填充。 祥临公路临沧分指中心试验室 木头人 （QQ：21839421）
| 湿密度 |  |  | g/cm3 |  | 2.100138 |  | 2.220028 |  |  |  | 2.334864 |  |  | 2.299954 |  |  | 2.221865
| 干密度 |  |  | g/cm3 |  | 2.035981 |  | 2.128837 |  |  |  | 2.196436 |  |  | 2.119648 |  |  | 2.024398
含 水 量 | 盒号 |  |  |  |  | 2 | 3 | 4 |  | 5 |  | 6 | 7 |  | 8 | 9 |  | 10 | 11
| 盒+湿样质量 |  |  | g |  | 119.9 | 161.5 | 131.1 |  | 172.6 |  | 135.5 | 142.8 |  | 128.6 | 140.8 |  | 127.5 | 138.4
| 盒+干样质量 |  |  | g |  | 116.6 | 157.7 | 126.3 |  | 166.9 |  | 128.6 | 135.9 |  | 120 | 131.9 |  | 117.9 | 128.5
| 盒质量 |  |  | g |  | 22.2 | 22.3 | 22.4 |  | 22.5 |  | 22.6 | 22.7 |  | 22.8 | 22.9 |  | 23 | 23.1
| 水质量 |  |  | g |  | 3.3 | 3.8 | 4.8 |  | 5.7 |  | 6.9 | 6.9 |  | 8.6 | 8.9 |  | 9.6 | 9.9
| 干试样质量 |  |  | g |  | 94.4 | 135.4 | 103.9 |  | 144.4 |  | 106 | 113.2 |  | 97.2 | 109 |  | 94.9 | 105.4
| 含水量 |  |  | % |  | 3.495763 | 2.806499 | 4.619827 |  | 3.947368 |  | 6.509434 | 6.095406 |  | 8.847737 | 8.165138 |  | 10.11591 | 9.392789
| 平均含水量 |  |  | % |  | 3.151131 |  | 4.283598 |  |  |  | 6.30242 |  |  | 8.506437 |  |  | 9.75435
最大干密度 |  | g/cm3 |  |  |  | 最佳含水量 | [6 empty] | % | 饱和度 |  |  | %
大于38mm颗粒含量 |  | % |  |  |  | 校正后最大干 密度 |  |  | g/cm3 |  |  |  |  | 校正后最佳 含水量 |  |  | %
|  |  | 2.018664 | [15 empty] | 注：
|  |  | 3.151131 | 2.035981
|  |  | 4.283598 | 2.128837
|  |  | 6.30242 | 2.196436
|  |  | 8.506437 | 2.119648 | 2.182459
|  |  | 9.75435 | 2.024398 | 2.124595
|  |  | 11.00226 |  | 2.069721 | [13 empty] | 混合比重为：
2.68
g/cm3
试验： 计算： 复核： 监理：
Note on L13: LCFZ实验室: 自动计算
Note on R13: LCFZ实验室: 自动计算
Note on X13: LCFZ实验室: 自动计算
Note on L14: LCFZ实验室: 自动计算
Note on L15: LCFZ实验室: 自动计算
Note on AJ13: LCFZ实验室: 自动计算
Note on AD13: LCFZ实验室: 自动计算
Note on R14: LCFZ实验室: 自动计算
Note on R15: LCFZ实验室: 自动计算
Note on X14: LCFZ实验室: 自动计算
Note on X15: LCFZ实验室: 自动计算
Note on AD14: LCFZ实验室: 自动计算
Note on AD15: LCFZ实验室: 自动计算
Note on AJ14: LCFZ实验室: 自动计算
Note on AJ15: LCFZ实验室: 自动计算
Note on L20: LCFZ实验室: 自动计算
Note on L21: LCFZ实验室: 自动计算
Note on L22: LCFZ实验室: 自动计算
Note on L23: LCFZ实验室: 自动计算
Note on O20: LCFZ实验室: 自动计算
Note on O21: LCFZ实验室: 自动计算
Note on O22: LCFZ实验室: 自动计算
Note on R20: LCFZ实验室: 自动计算
Note on R21: LCFZ实验室: 自动计算
Note on R22: LCFZ实验室: 自动计算
Note on R23: LCFZ实验室: 自动计算
Note on U20: LCFZ实验室: 自动计算
Note on U21: LCFZ实验室: 自动计算
Note on U22: LCFZ实验室: 自动计算
Note on X20: LCFZ实验室: 自动计算
Note on X21: LCFZ实验室: 自动计算
Note on X22: LCFZ实验室: 自动计算
Note on X23: LCFZ实验室: 自动计算
Note on AA22: LCFZ实验室: 自动计算
Note on AA21: LCFZ实验室: 自动计算
Note on AA20: LCFZ实验室: 自动计算
Note on AM20: LCFZ实验室: 自动计算
Note on AM21: LCFZ实验室: 自动计算
Note on AM22: LCFZ实验室: 自动计算
Note on AJ23: LCFZ实验室: 自动计算
Note on AJ22: LCFZ实验室: 自动计算
Note on AJ21: LCFZ实验室: 自动计算
Note on AJ20: LCFZ实验室: 自动计算
Note on AG20: LCFZ实验室: 自动计算
Note on AG21: LCFZ实验室: 自动计算
Note on AG22: LCFZ实验室: 自动计算
Note on AD23: LCFZ实验室: 自动计算
Note on AD22: LCFZ实验室: 自动计算
Note on AD21: LCFZ实验室: 自动计算
Note on AD20: LCFZ实验室: 自动计算

## 盒质量输入
盒号 | 盒质量 | 在使用本表格之前请先把你自已的盒号、盒质量填入对应的单元格内。 在以后使用自动绘图表过程中，你只用在自动绘图表中填盒号，盒质量会自动填充。 祥临公路临沧分指中心试验室 木头人
1 | 22.1
2 | 22.2
3 | 22.3
4 | 22.4
5 | 22.5
6 | 22.6
7 | 22.7
8 | 22.8
9 | 22.9
10 | 23
11 | 23.1
12 | 23.2
13 | 23.3
14 | 23.4
15 | 23.5
16 | 23.6
17 | 23.7
18 | 23.8
19 | 23.9
20 | 24
21 | 24.1
22 | 24.2
23 | 24.3
24 | 24.4
25 | 24.5
26 | 24.6
27 | 24.7
28 | 24.8
29 | 24.9
30 | 25
31 | 25.1
32 | 25.2
33 | 25.3
34 | 25.4
35 | 25.5
36 | 25.6
37 | 25.7
38 | 25.8
39 | 25.9
40 | 26
41 | 26.1
42 | 26.2
43 | 26.3
44 | 26.4
45 | 26.5
46 | 26.6
47 | 26.7
48 | 26.8
49 | 26.9
50 | 27
51 | 27.1
52 | 27.2
53 | 27.3
54 | 27.4
55 | 27.5
56 | 27.6
57 | 27.7
58 | 27.8
59 | 27.9
60 | 28
61 | 28.1
62 | 28.2
63 | 28.3
64 | 28.4
65 | 28.5
66 | 28.6
67 | 28.7
68 | 28.8
69 | 28.9
70 | 29
71 | 29.1
72 | 29.2
73 | 29.3
74 | 29.4
75 | 29.5
76 | 29.6
77 | 29.7
78 | 29.8
79 | 29.9
80 | 30
81 | 30.1
82 | 30.2
83 | 30.3
84 | 30.4
85 | 30.5
86 | 30.6
87 | 30.7
88 | 30.8
89 | 30.9
90 | 31
91 | 31.1
92 | 31.2
93 | 31.3
94 | 31.4
95 | 31.5
96 | 31.6
97 | 31.7
98 | 31.8
99 | 31.9
100 | 32